## 特殊材料
公路工程主要特殊材料检验频率表
序号 | 项 目 |  | 试验检测内容 | 采用的标准或规程 | 抽样频率 | 取样方法 | 备注
1 | 工作锚板 锚 具 工作夹片 |  | 外观 | GB／T 230.1 2004《金属洛氏硬度试验规程》 GB/T 14370-2007《预应力筋用锚具、夹具和连接器》 | 每批次进场检验一次，每检验批代表数量不超过100套。 | 从不同部位随机抽取试样。外观检查抽取10%且不少于10套，硬度检验5%且不少于5套，静载试验取6套。
硬度
静载试验
2 | 钢绞线 |  | 外 观 | GB228-2002《金属拉伸试验方法》 GB/T 5224-2003《预应力混凝土用钢铰线》 ASTMA416-90a《预应力混凝土用无镀层1×7钢绞线》 JTJ041-2000《公路桥涵施工技术规范》附录G-2 | 每批次进场检验一次，每检验批代表数量不超过60t。 | 外观检查：任选3盘，少于3盘逐盘检验； 屈服强度和松弛试验，任选3盘，每盘取一根做拉伸，一根做松弛，每根长度应大于70cm。
机械性能
松弛试验
3 | 粉煤灰 |  | 细 度 | GB/T 1346-2001《标准稠度用水量、凝结时间、安定性检验方法》 GB1596-2005《用于水泥和混凝土中的粉煤灰》 | 每批次进场检验一次，每检验批代表数量不超过200t。 | 袋装灰的取样应从每批中任抽10袋，每袋各取试样不得少于1kg，混拌均匀，按四分法缩取出比试验用量大一倍的试样。取样品两份，一份试验，一份封存留样，每份重量大于2kg。
需水量比
烧失量、含水量
抗压强度比
4 | 防水卷材 |  | 力学性能 | GB18173.1-2000《高分子防水材料第一部分片材》 | 每批次进场检验一次，每检验批代表数量不超过10000m2。 | 每检验批随机取3卷进行外观质量检验，在上述检验合格的样品中再随机抽取足够的试样进行物理性能检验。
5 | 止水带 |  | 力学性能 | GB18173.2-2000《高分子防水材料第二部分止水带》 | 每批次进场检验一次，（每检验批代表数量不大于1000m）。 | 逐一进行外观质量检验，在上述检验合格的样品中再随机抽取足够的试样进行物理性能检验。
6 | 膨胀止水条 |  | 物理力学性能 | 企业依法对外明示的标准 | 每批次进场检验一次，（每检验批代表数量不超过1000m）。 | 每批随机取样。
7 | 土工布 |  | 力学性能 | JTGE50-2006《公路土工合成材料试验规程》 | 每批次进场检验一次，（每检验批代表数量不超过10000m2）。 | 根据检测需要随机取样
8 | 塑料排水板 |  | 排水、力学性能 | JTJ/T257-96《塑料排水板质量检验标准》 | 每批次进场检验一次，每检验批代表数量不超过20万米。 | 每批随机抽取5卷做外观经验，抽取一卷切2米以上做排水、力学性能检验。
9 | 土工格栅 |  | 力学性能 | JTGE50-2006《公路土工合成材料试验规程》 GB/T17689-1999《塑料土工格栅》 | 每批次进场检验一次，每检验批代表数量不超过500卷。 | 在同批土工格栅产品中随机抽取5卷，每卷截取1m长作为样品，共5件。
10 | 土工网格 |  | 力学性能 | JTGE50-2006《公路土工合成材料试验规程》 | 每批次进场检验一次，（每检验批代表数量不超过10000m2）。 | 根据检测需要随机取样
11 | 土工膜 |  | 力学性能
12 | 土工垫 |  | 力学性能
13 | 拉筋带 |  | 力学性能 |  | 每批次进场检验一次，(每检验批代表数量复合型不超过10T，单一型不超过5T。)
14 | 塑料盲沟 |  | 外观 |  | 每批次进场检验一次，（每检验批代表数量不超过2000m）。
力学性能
15 | 伸缩缝 （橡胶条） |  | 物理力学性能 | JT327-1997《桥梁伸缩缝》 | 每批次进场检验一次，（每检验批代表数量不超过300m）。 | 每批随机取样。
16 | 中空锚杆 |  | 拉伸 | GB228-2002《金属拉伸试验方法》 | 每批次进场检验一次，每检验批代表数量不超过300根。 | 每批在三根锚杆上各取一个试样，试样长度420mm。
| 实心锚杆 |  | 拉伸 | GB228-2002《金属拉伸试验方法》 GB232-1999《金属弯曲试验方法》 GB1499.2-2007《钢筋砼用热轧带肋钢筋》 | 每批次进场检验一次，每检验批代表数量不超过300根。 | 按母材Ⅱ级钢筋验收办法执行。
冷弯
17 | 高强钢丝 |  | 拉 伸 | GB228-2002《金属拉伸试验方法》 GB238-2002 《金属线材反复弯曲试验》 GB/T 5223-2002《预应力混凝土用钢丝》 | 每批次进场检验一次，每检验批代表数量不超过60t。 | 每盘钢丝两端进行取样，3根拉伸3根冷弯。取拉伸试样三根，长度不少于（230±5d）mm，取冷弯试样三根，长度不少于（150±5d）mm 。
冷 弯
18 | 防水剂 |  | 匀质性检验 | JC474-92《砂浆、混凝土防水剂》 | 每批次进场检验一次，每检验批代表数量不超过50t。 | 每批取样量为不少于0.2t水泥所需用的防水剂量。
拌和物性能检验
19 | 混凝土外加剂 |  | 匀质性检验 | GB8076-1997《砼外加剂》 GB/T8077-2000《砼外加剂匀质性试验方法》 | ①、以进场的同批号产品数量为一检验批。不同批号产品应分别取样；②、产品批号划分：根据生产厂家产量和生产设备条件，将产品分批编号，掺量大于1%（含1%）同品种的外加剂每一编号为100t，掺量小于1%的外加剂每一编号为50t，不足50t的也可按一个批量计。 | 所取的样品应具有代表性，从三个或更多的点样等量均匀混合而取得的试样。取样品两份，一份试验一份封存留样。每份重量大于2.5升或2.5公斤。
拌和物性能检验
20 | 锚固剂 |  | 凝结时间 | MT219-90《水泥锚杆 卷式锚固剂》 | 每批次进场检验一次，每检验批代表数量不超过500卷。 | 每批随机抽检10卷进行外观检查，每次抽样900g进行指标检测。
抗压强度
21 | 速凝剂 |  | 凝结时间 | JC477-92《喷射砼用速凝剂》 | 每批次进场检验一次，每检验批代表数量不超过20t。 | 每一批应从16个不同的点取样，每点取样250g。每次抽样4kg。
抗压强度
细 度
含水率
22 | 膨胀剂 |  | 匀质性检验 | JC476-2001《混凝土膨胀剂》 | 每批次进场检验一次，每检验批代表数量不超过60t。 | 每批产品抽样应具有代表性，可连续抽取，也可以从20个以上的不同部位取等量样品，每批抽样总数不少于10g。
拌和物性能检验
23 | 泵送剂 |  | 匀质性检验 | JC473—2001《混凝土泵送剂》 | 每批次进场检验一次，每检验批代表数量不超过50t。 | 每批从至少10个不同容器中抽取等量试样，混合均匀，总量不少于0.5t水泥所需用的泵送剂。
拌和物性能检验
24 | 橡胶支座 | 板式 | 外 观 | JT3132.3-90《公路桥梁板式橡胶支座成品力学性能检验规则》 JT/T4-93《公路桥梁板式橡胶支座》 | 每批次进场检验一次，（每检验批代表数量不超过200块）。 | 每批逐个进行外观质量检查，再从检查合格的样品中取至少3块进行物理力学性能。
|  | 盆式 | 物理力学性能 | JT391-1999《公路桥梁盆式橡胶支座》 | 每批次进场检验一次，（每检验批代表数量不超过10块）。
25 | 预应力波纹管 |  | 物理力学性能 | YG50-120《预应力金属波纹管性能检测标准》 JTJ041-2000《公路桥涵施工技术规范》 | 每批次进场检验一次，（每检验批代表数量不超过10000m）。 | 随机取样。 | 不同直径为不同批。
26 | 钢 板 |  | 力学性能 | GB700-2006《碳素结构钢》 | 每批次进场检验一次，每检验批代表数量不超过60T。 | 随机取样。
27 | 钢 管 |  | 力学性能 | GB8162-1999《结构用无缝钢管》； GB/T3092-93《低压流体输送用焊接钢管》 | 每批次进场检验一次，每检验批代表数量不超过60T。 | 每批在两根钢管上各取一个试样。
28 | 无缝钢管 |  | 拉 伸 | GB8162-87《结构用无缝钢管》 | 每批次进场检验一次，每检验批代表数量不超过60T。 | 每批在三根钢管上各取一个试样。
| 焊接钢管 |  | 拉 伸 | GB/T3092-93《低压流体输送用焊接钢管》 |  | 每批一根。
29 | 预应力锚杆 |  | 力学性能 | GB50086-2001《锚杆喷射混凝土支护技术规范》 | 每批次进场检验一次，每批检验数量不少于锚杆总数的6%，且不得少于3根。 | 根据要求随机取样。
30 | 玻纤格栅 |  | 力学性能 | JT/T480-2002《交通工程土工合成材料土工格栅》JC839.1-1998《玻璃纤维土工格栅》 | 每批次检验一次每5万m2为一批。 | 根据要求随机取样。
31 | 钢纤维 |  | 长径比、拉力试验 | JG/T3064-1999《钢纤维混凝土》 YB/T151-1999《混凝土用钢纤维》 | 每批次检验一次每5T为一批。 | 根据要求随机取样。

## 公路试验规范新
公路工程试验常规检测项目、检测标准、检测频率、取样方法
序号 | 项 目 | 试验检测项目 | 检测标准 | 抽样频率 | 取样方法 | 样品规格或数量 | 备注
1 | 土 工 | 颗 粒 分 析/含水量 | JTJ E40--2007《公路土工试验规程》 | 每5000m3一次 | 具有代表性的扰动土 | ＞10kg
|  | 界限含水量试验 |  | 每5000m3一次 |  | ＞5kg
|  | 击 实 试 验 |  | 每5000m3一次 |  | ＞20kg
|  | 室内CBR试验 |  | 每种土质一次 |  | ＞50kg
|  | 有机质、易溶盐含量 |  | 必要时做 |  | ＞1kg
2 | 水 泥 | 细 度 | 1、JTG E30-2005《公路工程水泥及水泥混凝土试验规程》； 2、GB/T 1346-2001《标准稠度用水量、凝结时间、安定性检验方法》 | 1、袋装：每200吨或每批、同厂、同质、同编号、同生产日期检验一次。 2、散装：每500吨或每批、同厂、同质、同编号、同生产日期检验一次。 | 所取样品应具代表性，应从20个以上的不同部分取等量样品作为一组试样。 | 取样品两份，一份试验，一份封存留样，每份重量大于12kg。
标准稠度用水量、凝结时间、安定性
胶砂强度 （抗压、抗折）
3 | 细集料 | 筛分析 | 1.JTG E42-2005《公路工程集料试验规程》 2.GB/T14684-2011 《建设用砂 3.JTJ041-2000 《公路桥涵施工技术规范》 | 1、以同一产地，同一规格，同一进场时间，每200m3为一验收批次，不足以上数量也按一批计算； 2、机制砂加密检测频率。 | 1、料堆取样：先将表层铲除，然后由各部位抽取大致相等的试样8份组成一组样品。 2、汽车上取样：每批汽车选择其中4辆，在装货或卸货时，共抽取大致相等的8份，组成一组试样。 3、皮带运输机取样：在皮带运输机尾出料处用接料器定时抽取4份组成一组试样 | 每一试验项目所需细骨料的最少数量见每一试验项目所需的最少取样数量（见试验规程）
表观密度
堆积密度与紧装密度
含水率
含泥量
泥块含量
压碎值
亚甲蓝试验
4 | 粗集料 | 筛分析 | 1、JGJ 53-2006《普通混凝土用碎石或卵石》 2、GB/T 14685-2011《建设用碎石或卵石》 3、JTG E42-2005《公路工程集料试验规程》 | 1、以同一产地，同一规格，同一进场时间，每400m3为一验收批次，不足以上数量也按一批计算； | 1、料堆取样：先将表层铲除，然后由各部位抽取大致相等的试样15份组成一组样品。 2、从皮带运输机上取样时，应用接料器在皮带运输机机头的出料处用皮带等宽的容器，全断面定时随机抽取大致等量的石子8份，组成一组样品。3、汽车上取样：从不同部位和深度抽取大致等量的石子16份，组成一组试样。 | 每一试验项目所需细骨料的最少数量见每一试验项目所需的最少取样数量（见试验规程）
表观密度
针状和片状总含量
压碎指标值
堆积密度与振实密度
含泥量、泥块含量
洛杉矶磨耗值
含水率
压碎值
5 | 石 料 | 单轴抗压试验 | JTG E41-2005 《公路工程岩石试验规程》 | 1、建筑地基的岩石试验，采用圆柱体作为标准试件，直径为(50±2)mm，高径比为2：1. 2、桥梁工程用的石料试验，采用立方体试件，边长为(70±2) mm. 3、路面工程用的石料试验，采用圆柱体或立方体试件，其直径或边长和高均 |  | 每组六个试件。 | 每一料场的岩石，石质变化相应增加
6 | 钢筋原材 | 拉伸（屈服强度、抗拉强度及伸长率） | 1、GB/T228.1-2010《金属拉伸试验方法》 2、GB/T232-2010《金属材料弯曲试验方法》3、GB 1499.2-2007 《钢筋混凝土用钢 第2部分 热轧带肋钢筋 》 3、GB/T701-2008《低碳钢热轧圆盘条》 4、GB 1499.1-2008 《钢筋混凝土用钢 第1部分 热轧光圆钢筋 》 5、GB700-2006 《碳素结构钢》 | 同厂家、同炉号、同级别、同规格、同截面、同一出厂时间每60吨为一验收批次，不足60吨按一批计算。 | 任选三根钢筋切取，切取时应在钢筋或盘条的任意一端截去500mm后切取。在同一根上分别截取一根拉伸和一根冷弯试件。 | 取拉伸试样三根，长度不少于（230+5d）mm，取冷弯试样三根，长度不少于（150+5d）mm
冷 弯
7 | 钢筋焊接 | 拉伸试验 | 1、JGJ/T27-2014《钢筋焊接接头试验方法标准》 2、JGJ18-2012《钢筋焊接及验收规程》 | 同一个工作班，同一焊工、同一钢筋级别，同一焊接参数：以300个接头为一验收批次、不足300个接头作为一验收批次。 | 1、双面搭接焊：L≥8d+lh+2lj； 取三根拉伸三根冷弯（闪光对焊） 2、单面搭接焊：L≥5d+lh+2lj；注：L-试验长度；d-钢筋直径；lh-焊缝（或镦粗）长度；双面搭接焊缝长度不小于5d，单面搭接焊缝长度不小于10d；lj-夹持长度（90-100mm）
8 | 钢筋机械连接 | 抗拉强度 | 1、JGJ 107-2003《钢筋机械连接通用技术规程》 2、JG171-2005 《镦粗直螺纹钢筋接头》 | 同一施工条件下采用同一批材料的同等级同型式同规格接头，以500个为一验收批次进行检验与验收，不足500个作为一个验收批次。 | 试样长度：L≥10d+200mm，每批次在工程结构中随机截取样数量3个接头。
9 | 水 | PH值 | 1、JTJ056-84《公路工程水质分析操作规程》 2、JGJ63-89《混凝土拌合用水标准》 | 每一水源一次，如水源有变化对水质有怀疑时，应及时增加检验次数。 | 在水源中心部位或经常流动的水面下300~500mm处采集，水样采集后，应加盖密封，保持原状，应及时检验。 | 不少于5升。
不溶物
可溶物
氯离子含量
氧化物含量
硫酸盐含量
10 | 混 凝 土 抗压强度 | 坍落度 | 1、JTG F80/1-2004《公路工程质量检验评定标准(土建工程) 2、JTG E30-2005《公路工程水泥及水泥混凝土试验规程》. 3、JTG/TF50-2011《公路桥涵施工技术规范》 | ①、浇筑一般体积的结构物时每一单元结构物制取2组；②、连续浇筑大体积结构时，每80~200m3或每一工作班应制取2组；③、上部结构，主要构件长16m以下制取1组，16~30mm制取2组，31~50mm制取3组，50mm以上者不少于5组；④、小型构件每批或每工作班至少应制取2组；⑤、每根钻孔桩至少应制取2组，桩长20m以上不少于3组，桩径大、浇筑时间很长时，不少于4组。 | 在浇筑现场取混凝土样品，应从三处以上的不同部位抽取大致相同份量的代表性样品，集中用铁铲翻拌均匀，而后立即进行拌合物试验。 | 试件为边长150mm的立方体,试件3块为1组。
凝结时间
抗压强度
11 | 混 凝 土 弯拉强度 | 弯拉强度 | 1、JTG E30-2005《公路工程水泥及水泥混凝土试验规程》 | 高速公路和一级公路每工作班制作2~4组；日进度大于等于1000米取4组，大于等500米取3组，小于500米取2组。 |  | 试件边长为150mm×150mm×550mm,试件3块为1组。
12 | 砂浆 | 稠 度 | 1、JTG E30-2005《公路工程水泥及水泥混凝土试验规程》 2、JGJ70-2009 《建筑砂浆基本性能试验方法》 | 1、不同强度，不同配合比的水泥砂浆应分别制取试件；2、重要部位及主体砌筑，每工作制取2组；3、一般及次要砌筑物，每工作班可制取1组；4、拱圈砂浆应同时制取与砌体同条件养护试件，以检查各施工阶段强度。 | 试件应随机制取，不得挑选。 | 试件边长为7.07cm的立方体，试件6件为一组。
凝结时间
抗压强度
13 | 孔道压浆水泥浆 | 泌水率、膨胀率、稠度 | 1、JTG E30-2005《公路工程水泥及水泥混凝土试验规程》 2、JTG/TF50-2011《公路桥涵施工技术规范》 | 每一工作班至少三组强度试件 | 试件应随机制取，不得挑选。 | 试件为边长7.07cm的立方体，试件6件为一组。
强度
14 | 粉煤灰 | 细 度（45μm） | 1、GB/T 1346-2011《标准稠度用水量、凝结时间、安定性检验方法》 2、GB1596-2005《用于水泥和混凝土中的粉煤灰》 | 以进场数量为一检验批，每检验批代表数量不超过200t。 | 袋装灰的取样应从每批中任抽10袋，每袋各取试样不得少于1kg，混拌均匀，按四分法缩取出比试验用量大一倍的试样。 | 取样品两份，一份试验，一份封存留样，每份重量大于2kg。
需水量比
含水量
烧失量
15 | 混凝土 减水剂 | 减水率 | 1、GB 8076-2008《混凝土外加剂》； 2、 GB/T8077-2012《混凝土外加剂匀质性试验方法》 3、JT/T523-2004《公路工程混凝土外加剂》 | ①、以进场的同批号产品数量为一检验批。不同批号产品应分别取样；②、产品批号划分：根据生产厂家产量和生产设备条件，将产品分批编号，掺量大于1%（含1%）同品种的外加剂每一编号为100t，掺量小于1%的外加剂每一编号为50t，不足100t或50t的也可按一个批量计，同一编号的产品必须混合均匀。 | 所取的样品应具有代表性，从三个或更多的点样等量均匀混合而取得的试样。（外加剂对水泥的适应性试验） | 取样品两份，一份试验一份封存留样。每份重量大于2.5升或2.5公斤。
泌水率比
含气量
凝结时间差
抗压强度比
氯离子含量
PH值
16 | 土方填筑 | 压实度 | 1、JTJ E40-2007《公路土工试验规程》 2、JTG E60-2008 《公路路基路面现场测试规程》 3、JTG F80/1-2004《公路工程质量检验评定标准 第一册（土建部分) 》 4、JTG F10-2006《公路路基施工技术规范》 | 检查频率每2000m3检验8点，不足2000m3时，至少检验2点，必要时要根据需要增加检验点。每1000m2检验2点，不足1000m2时，至少检验2点。每200m双车道每压实层测4处。
17 | 台背填筑 | 压实度 |  | 每50m2检验1点，不足50m2时至少检验1点，每点都应合格。回填土的分层厚度宜为宜为0.1~0.2m
18 | 路基 | 弯沉 | 1、JTG F80/1-2004《公路工程质量检验评定标准》及设计要求 2、JTG E60-2008 《公路路基路面现场测试规程》 | 每车道10m2点，左、右两后轮隙下各一点。 | 每一双车道评定段（不超过1Km）80～100个点。